## 旋旋
经验上判断对性能影响较大的因素 注：韧性（冲击、落锤） 强度（屈服、抗拉） | 屈服强度 | ['THK','SLAB_THK','C_CHEM_VALUE','MN_CHEM_VALUE','SI_CHEM_VALUE','Pcm', 'Ceq', 'Ar3','Tnr','EXT_TEMP','CR1_REDUCT_TEMP','CR1_RED_GA_PCT','MILL_END_AVE_TEMP','TEMP_ENTRY_SURF_UP','TEMP_WATER','COOLING_RATE','TEMP_FLATTENER'] | 碳（C） 是提高强度最有效的元素之一。碳能通过固溶强化和形成碳化物（如Fe3C）显著提高屈服强度。但过高会降低韧性和焊接性。 锰（Mn） 固溶强化作用明显，同时能提高淬透性，间接提高强度。通常与碳配合使用。 硅（Si） 固溶强化元素，有助于脱氧，也能提高强度，但过量会影响塑性和焊接性。 铌（Nb）、钒（V）、钛（Ti） 细晶强化和析出强化作用显著，能通过抑制奥氏体晶粒长大和形成碳氮化物提高强度，尤其对热轧状态下的组织控制非常关键。 磷（P）、硫（S）（负面影响） 一般为杂质元素，含量高会降低韧性，但磷在某些情况下也能轻微提高强度（固溶强化），但严重影响延性和冲击性能。 | 返红温度的影响： 屈服强度与抗拉强度：低温返红（如≤750℃）因晶粒细化和组织均匀化，可提高屈服强度和抗拉强度；高温返红（如≥800℃）可能导致组织粗化，强度降; 返红温度过低（如≤650℃）可能因组织不均匀或存在硬相（如马氏体），降低冲击韧性；适宜温度（如750~770℃）可优化组织，提高韧性 | 精轧开轧温度： 强度：低温开轧（如760℃）因晶粒细化，可提高屈服强度和抗拉强度；高温开轧可能因晶粒粗化导致强度下降。 韧性：低温开轧可改善低温冲击韧性（如-20℃或-60℃冲击功），减少脆性断裂风险；高温开轧可能降低韧性，增加冷脆倾向 | Ar₃越低，强度一般越高（细晶强化）;Ar₃越低，冲击功通常越好（尤其低温）；Ar₃低延伸率往往更优 | Tnr越低，越有利于通过控轧获得高强度；
| 抗拉强度 | ['THK','SLAB_THK','C_CHEM_VALUE','MN_CHEM_VALUE','SI_CHEM_VALUE','Pcm', 'Ceq','Ar3','Tnr','EXT_TEMP','CR1_REDUCT_TEMP','CR1_RED_GA_PCT','MILL_END_AVE_TEMP','TEMP_ENTRY_SURF_UP','TEMP_WATER','COOLING_RATE','TEMP_FLATTENER'] | 碳（C） 同样是提高抗拉强度的最重要元素。 锰（Mn）、硅（Si） 固溶强化，提高整体强度。 微合金元素（Nb、V、Ti） 通过晶粒细化和析出强化显著提高抗拉强度，尤其对热轧钢组织调控起关键作用。 磷（P）、硫（S）（不利） 杂质，影响综合性能。
| 延伸率 | ['THK','SLAB_THK','C_CHEM_VALUE','MN_CHEM_VALUE','P_CHEM_VALUE','Pcm', 'Ceq','Ar3','Tnr','EXT_TEMP','CR1_REDUCT_TEMP','CR1_RED_GA_PCT','MILL_END_AVE_TEMP','TEMP_ENTRY_SURF_UP','TEMP_WATER','COOLING_RATE','TEMP_FLATTENER'] | 碳（C）（负面影响） 含量增加会降低延伸率，尤其是高碳钢更脆。 锰（Mn） 适量提高强度同时保持较好塑性，但过高也会降低延性。 磷（P）、硫（S）（负面影响） 明显降低延伸率，是主要的有害杂质，易形成偏析和夹杂物，影响塑性。 镍（Ni）、钼（Mo）、铜（Cu）（正面影响） 适量可改善韧性，提高延伸率，尤其是镍有助于低温韧性。 晶粒细化元素（如Nb、V、Ti，以及控制轧制工艺） 细晶强化能在提高强度的同时保持较好的延伸率，是优化综合性能的关键。
| 冲击 | ['TEMP','ORD_THK','SLAB_THK', 'B_CHEM_VALUE','Pcm', 'Ceq','Ar3','Tnr','EXT_TEMP'','CR1_REDUCT_TEMP','CR1_RED_GA_PCT','MILL_END_AVE_TEMP','TEMP_ENTRY_SURF_UP','TEMP_WATER','COOLING_RATE','TEMP_FLATTENER'] | 碳（C）（负面影响） 高碳会降低冲击韧性，尤其是当形成粗大碳化物或组织偏析时。 磷（P）、硫（S）（主要危害） 是钢中最有害的杂质，易形成偏析、夹杂，显著降低冲击韧性，尤其是低温冲击功。 氧（O）、氮（N） 以氧化物、氮化物夹杂形式存在，会成核裂纹，显著降低冲击性能。 镍（Ni）（正面影响） 显著提高低温韧性，常用于低温钢中。 钼（Mo）、铜（Cu） 适量可提高淬透性和韧性，但需控制与其他元素配合。 锰（Mn） 适量有助于提高韧性，但过高可能偏析。
| 落锤 | ['DWTT_TEMP','ORD_THK','SLAB_THK','C_CHEM_VALUE','P_CHEM_VALUE','S_CHEM_VALUE'，'Pcm', 'Ceq','Ar3','Tnr','EXT_TEMP'','CR1_REDUCT_TEMP','CR1_RED_GA_PCT','MILL_END_AVE_TEMP','TEMP_ENTRY_SURF_UP','TEMP_WATER','COOLING_RATE','TEMP_FLATTENER'] | 碳（C） 高碳增加脆性，降低止裂性能；需控制在中低范围。 磷（P）、硫（S） 极大影响落锤性能，是必须严格控制的杂质元素。 氧（O）、氮（N） 夹杂物是裂纹源，显著降低止裂能力。 镍（Ni） （正面） 是提高低温韧性和止裂性能的最有效元素之一，常用于高韧性管线钢。 钼（Mo）、铌（Nb）、钒（V） 微合金元素通过组织调控（如细化晶粒、控制相变）提高韧性，但需合理搭配，避免过度脆化。 锰（Mn） 提高淬透性，但需与其它元素协调控制，以避免中心偏析导致的脆性。
整体常用的特征字段及中文解释 | 基础信息 | ['STEELGRADE','STEEL_GRD_DETAIL','THK','TEMP', 'DWTT_TEMP']
STEELGRADE：轧制钢种 STEEL_GRD_DETAIL：铸坯钢种 THK:订单厚度 TEMP:冲击实验温度 DWTT_TMP:落锤实验温度
| 成分 | 顺序依据经验重要度排序 ['C_CHEM_VALUE','MN_CHEM_VALUE','SI_CHEM_VALUE','NB_CHEM_VALUE','V_CHEM_VALUE', 'TI_CHEM_VALUE','MO_CHEM_VALUE','CR_CHEM_VALUE','CU_CHEM_VALUE','P_CHEM_VALUE', 'S_CHEM_VALUE', 'ALT_CHEM_VALUE','ALS_CHEM_VALUE','NI_CHEM_VALUE', 'CO_CHEM_VALUE', 'B_CHEM_VALUE'] 依据成分得到的计算值对性能影响较大 ['Pcm', 'Ceq','Ar3','Tnr']
| 加热 | ['CHARGE_TEMP','PRE_TOP_SLAB_TEMP','PRE_BOT_SLAB_TEMP','PRE_ZONE_TIME','HT_BOT_SLAB_TEMP','HT_TOP_SLAB_TEMP','HT_ZONE_TIME','HT_BOT_SLAB_TEMP2','HT_TOP_SLAB_TEMP2','HT_ZONE_TIME2','HT_BOT_SLAB_TEMP3','HT_TOP_SLAB_TEMP3','HT_ZONE_TIME3','SOK_TOP_SLAB_TEMP','SOK_BOT_SLAB_TEMP','SOK_ZONE_TIME','PDT_UNI_TEMP','COOLING_TIME','EXT_TEMP']
|  | 字段中文解释： CHARGE_TEMP：装炉温度 PRE_TOP_SLAB_TEMP：预热段上表面温度 PRE_BOT_SLAB_TEMP：预热段下表面温度 PRE_ZONE_TIME：预热段驻留时间 HT_BOT_SLAB_TEMP:加热段1上表面温度 HT_TOP_SLAB_TEMP:加热段1下表面温度 HT_ZONE_TIME:加热段1驻留时间 HT_BOT_SLAB_TEMP2:加热段2上表面温度 HT_TOP_SLAB_TEMP2:加热段2下表面温度 HT_ZONE_TIME2:加热段2驻留时间 HT_BOT_SLAB_TEMP3:加热段3上表面温度 HT_TOP_SLAB_TEMP3:加热段3下表面温度 HT_ZONE_TIME3:加热段3驻留时间 SOK_TOP_SLAB_TEMP：均热段上表面温度 SOK_BOT_SLAB_TEMP：均热段下表面温度 SOK_ZONE_TIME：均热段驻留时间 PDT_UNI_TEMP：温度均匀性 COOLING_TIME：堆冷时间 EXT_TEMP：出炉温度 RHF_DUR_TIME：炉内驻留时间 | ['STEELGRADE','STEEL_GRD_DETAIL','THK','TEMP'，'C_CHEM_VALUE','MN_CHEM_VALUE','SI_CHEM_VALUE','NB_CHEM_VALUE','V_CHEM_VALUE', 'TI_CHEM_VALUE','MO_CHEM_VALUE','CR_CHEM_VALUE','CU_CHEM_VALUE','P_CHEM_VALUE', 'S_CHEM_VALUE', 'ALT_CHEM_VALUE','ALS_CHEM_VALUE','NI_CHEM_VALUE', 'CO_CHEM_VALUE', 'B_CHEM_VALUE'，'Pcm', 'Ceq','Ar3','Tnr'，'CHARGE_TEMP','PRE_TOP_SLAB_TEMP','PRE_BOT_SLAB_TEMP','PRE_ZONE_TIME','HT_BOT_SLAB_TEMP','HT_TOP_SLAB_TEMP','HT_ZONE_TIME','HT_BOT_SLAB_TEMP2','HT_TOP_SLAB_TEMP2','HT_ZONE_TIME2','HT_BOT_SLAB_TEMP3','HT_TOP_SLAB_TEMP3','HT_ZONE_TIME3','SOK_TOP_SLAB_TEMP','SOK_BOT_SLAB_TEMP','SOK_ZONE_TIME','PDT_UNI_TEMP','COOLING_TIME','EXT_TEMP'，'SLAB_THK','ROLLING_PASS', 'CR1_REDUCT_TEMP', 'CR1_RED_GA_PCT','MILL_END_AVE_TEMP','MILL_END_STD_TEMP'，MILL_END_MAX_TEMP，'TEMP_WATER','TEMP_ENTRY_SURF_UP','PRESSURE_A','PRESSURE_B','SPEED','ASPD','COOLING_RATE','ACTUAL_TOTAL_FLOW','TEMP_FLATTENER', 'TEMP_EXIT_SURF_DOWN']
| 轧制 | ['SLAB_THK','HEAD_TEMP','BODY_TEMP','TAIL_TEMP','ROLLING_PASS', 'CR1_REDUCT_TEMP', 'CR1_RED_GA_PCT','MILL_END_AVE_TEMP','MILL_END_STD_TEMP']
字段中文解释： SLAB_THK:铸坯厚度 HEAD_TEMP:头部温度计算 BODY_TEMP:中部温度 TAIL_TEMP:尾部温度 ROLLING_PASS:轧制总道次 CR1_REDUCT_TEMP：精轧开轧温度 CR1_RED_GA_PCT：精轧开轧厚度比（目前给的值要除100，其正常值的范围是1-10） MILL_END_STD_TEMP:终轧温度(标准偏差) MILL_END_MIN_TEMP:终轧最小温度 MILL_END_MAX_TEMP:终轧最大温度 MILL_END_AVE_TEMP:终轧平均温度(测量) MILL_STA_DATE：轧制开始时间 MILL_END_DATE：轧制结束时间
| 冷却 | ['TEMP_WATER','TEMP_ENTRY_SURF_UP','PRESSURE_A','PRESSURE_B','SPEED','ASPD','COOLING_RATE','ACTUAL_TOTAL_FLOW','TEMP_FLATTENER', 'TEMP_EXIT_SURF_DOWN']
字段中文解释： TEMP_WATER:水温 TEMP_ENTRY_SURF_UP：入水温度 START_COOLING：头部入水时间 STOP_COOLING:头部出水时间 PRESSURE_A:预矫开矫温度 PRESSURE_B:水压 COOLING_RATE：冷却速率 SPEED：速度 ASPD：加速度 ACTUAL_TOTAL_FLOW:实绩总水量 TEMP_FLATTENER：返红温度 TEMP_EXIT_SURF_DOWN：实际返红最小值 UP_FLOW_1-36:1-4段各中腔流量实绩值
| 金相 | [ORG,RMV_CAR_TAL,FERRITE_RSLT,S_PER,GRAIN_RST,MARTENSITE,MG_GRAIN_MIN,STP_LVL,MG_STP_LVL_MAX] ORG：组织（字符串） RMV_CAR_TAL：总脱碳层（全空） FERRITE_RSLT：铁素体(%)（全空） S_PER：索氏体化率（全空） GRAIN_RST1：实际晶粒度 MARTENSITE：马氏体（全空） MG_GRAIN_MIN：晶粒度MIN(数据没变化全是10) STP_LVL：带状组织级别 MG_STP_LVL_MAX：带状组织级别上限（全空）
| 夹杂 | [NON_METAL_S,NON_METAL_SE,NON_METAL_AL,NON_METAL_ALE,NON_METAL_SI,NON_METAL_SIE,NON_METAL_O,NON_METAL_OE,NON_METAL_DO] NON_METAL_S：A硫化物类细系 NON_METAL_SE：A硫化物类粗系 NON_METAL_AL：B氧化铝类细系 NON_METAL_ALE：B氧化铝类粗系 NON_METAL_SI：C硅酸盐类细系 NON_METAL_SIE:C硅酸盐类粗系 NON_METAL_O:D球状氧化物细系 NON_METAL_OE:D球状氧化物粗系 NON_METAL_DO:DS单颗粒球状类
预测特征字段 | 性能实绩 | 拉伸实验可得屈服，抗拉，延伸；冲击实验可得冲击值；落锤实验可得落锤（剪切面积） | ['RPDOT2','RM','A_PER','IMPACT_RST_AVE','DWTT_AVE'] 屈服，抗拉，延伸，冲击，落锤 | 取的是初样实验结果（不管合格不合格）
细节问题 | 集管流量采集频率 | 0.02s
| 试样号 | SMP_NO
| 板坯号 | SLAB_NO
| 初样复样逻辑 | 轧制完成的板子上截取1m长的板子，再将其分割成多个小块，取其中一块（一般是尾板头部1/4位置的）做首次实验及初样。初样合格直接判定合格数据推入性能宽表；初样不合格在该板切割的其他小块中取两块（一般要与初样位置对称取）在做两次实验及复样。两次复样均合格判定合格，取其中最小的一个写入性能宽表；两次复样有一次不合格，改判该板的轧制钢种。
| pcm计算公式 | #VALUE! | Pcm 是专门用于评估钢材在焊接时产生冷裂纹倾向的一个指标，尤其在低合金高强钢中应用广泛。它比 Ceq 更加关注焊接热影响区（HAZ）的裂纹敏感性，考虑了碳及关键合金元素的影响
| Ceq计算公式 | #VALUE! | 碳当量是一个将钢中影响焊接性的多种合金元素（主要是碳，以及锰、硅、铬、镍、钼、铜等）的影响综合成一个“当量碳含量”的数值，用于评估钢材的焊接性。
| Tnr计算公式 | Tnr =887+464*C_含量+6445*Nb_含量-644*SQRT(Nb_含量)+732*V_含量-230*SQRT(V_含量)+890*Ti_含量+363*Alt_含量-357*Si_含量
| 热轧Ar3计算公式 | 热轧Ar3=910-325*C_含量-80*Mn_含量-15*Cr_含量-55*Ni_含量-80*Mo_含量+0.35*(订单厚度-8)